## LAB-FR-01-2025 (8)
|  | DETERMINACION DE LOS TAMAÑOS DE LAS PARTICULAS DE SUELOS INV E 123 - 13 | [7 empty] | Código LAB-FR-01-2025
Versión 0.0
Fecha actualización: 2025/08/11
CONTRATO No .25OO111B2823 DE 2025. ACTIVIDADES DE MEJORAMIENTO Y MANTENIMIENTO PARA LA ESTABILIZACIÓN DE LAS VÍAS A CARGO DEL DEPARTAMENTO DE ANTIOQUIA (LOTE 4 MAGDALENA MEDIO)
Descripción del material |  | Subbase granular | [5 empty] | Fuente | Cantera la Fortune
Localización |  | CANTERA #2 (PUERTO NARE) | [5 empty] | No. de Informe | No. 6
Fecha de recepción |  | Fecha de ejecución |  | Fecha de emisión |  |  |  | Laboratorista
Jesus Gutierrez
Tamiz |  | Masa Retenida (g) | % Retenido | % Retenido Acumulado | % Pasa
mm | U.S. Standard | [5 empty] | Masa inicial húmeda (g): |  | 6830
50 | 2" | 0 | 0 | 0 | 100 |  | Masa inicial seca M1 (g): |  | 6621
37.5 | 11/2" | 895.1 | 13.51911 | 13.51911 | 86.48089 |  | Masa inicial seca despues del lavado M2 (g)
25 | 1" | 1094.9 | 16.53678 | 30.05588 | 69.94412 |  | Humedad (%): |  | 3.157%
19 | 3/4" | 565.3 | 8.537985 | 38.59387 | 61.40613 |  | Peso Tara (g) |  | 0
12.7 | 1/2" | 767.5 | 11.5919 | 50.18577 | 49.81423 |  | Peso Seco sin Tara |  | 6621
9.5 | 3/8" | 375.6 | 5.672859 | 55.85863 | 44.14137 |  | Tamaño máximo: |  | 2"
4.75 | No. 4 | 792.9 | 11.97553 | 67.83416 | 32.16584 |  | Tamaño máximo nominal: |  | 1 1/2"
2.36 | No. 8 | 444.7 | 6.716508 | 74.55067 | 25.44933
2 | No.10 | 110.1 | 1.662891 | 76.21356 | 23.78644 |  | OBSERVACIONES
1.18 | No.16 | 248.5 | 3.753209 | 79.96677 | 20.03323
0.6 | No.30 | 409.8 | 6.189397 | 86.15617 | 13.84383
0.425 | No.40 | 369.7 | 5.583749 | 91.73992 | 8.260082
0.3 | No. 50 | 181.2 | 2.736747 | 94.47667 | 5.523335
0.15 | No.100 | 100.5 | 1.517898 | 95.99456 | 4.005437
0.075 | No.200 | 40.8 | 0.6162211 | 96.61078 | 3.389216
| Fondo | 8.2 | 0.1238484 | 96.73463 | 3.265368
CURVA GRANULOMETRICA
[11 empty] | Tamiz | mm | Pasa (%) | Limite Inferior | Limite Superior
[11 empty] | 2 | 50 | 100 | 100 | 100
[11 empty] | 1.5 | 37.5 | 86.48089 | 70 | 95
[11 empty] | 1 | 25 | 69.94412 | 60 | 90
[11 empty] | 1/2 | 12.7 | 49.81423 | 45 | 75
[11 empty] | 3/8 | 9.5 | 44.14137 | 40 | 70
[11 empty] | No 4 | 4.75 | 32.16584 | 25 | 55
[11 empty] | No. 10 | 2 | 23.78644 | 15 | 40
[11 empty] | No. 40 | 0.425 | 8.260082 | 6 | 25
[11 empty] | No 100 | 0.15 | 4.005437 | 3 | 18
[11 empty] | No. 200 | 0.075 | 3.389216 | 2 | 15
REVISIONES Y APROBACIONES
| REVISO |  |  |  |  | APROBÓ
| NOMBRE | Jesus Gutierrez |  |  |  | NOMBRE |  | Lizeth Tatiana Carreño Lizcano
| CARGO | Laboratorista |  |  |  | CARGO |  | Coordinador Laboratorio